## Схема намотки
Схема намотки корпуса
Намотка производится на бумажный лайнер
который в последствии служит термоизоляцией.
Ткань ориентируется таким образом что-бы
нити утка были параллельны оси Z.
ОБЯЗАТЕЛЕН натяг при намотке корпуса.
Усилие натяга выбирается порядка 5 - 10% от
предела прочности ткани в направлении основы.

## Расчет прочности
Расчет прочности тонкостенного стеклопластикового корпуса.
Инструкция: введите данные в поля помеченные голубым цветом.
Параметры двигателя (из расчета двигателя)
| Диаметр корпуса: | 25 | мм
| Максимальное рабочее давление: | 6 | МПа
| Коэффициент запаса прочности: | 1.3 | - рекомендуемый диапазон 1.2 - 2.0
| Коэффициент запаса на скрытые дефекты: | 1.2 | - рекомедуемый диапазон 1.1 - 1.3
| Предел прочности конструкции: | 9.36 | МПа
Параметры материала (из справочника стеклотканей)
| Разрывная нагрузка материала - по основе: | 588 | Н / 50 мм
| Разрывная нагрузка материала - по утку: | 588 | Н / 50 мм
| Толщина ткани: | 0.1 | мм
Результаты расчета
| Площадь поперечного сечения: | 490.625 | мм2
| Нагрузка на корпус по Z: | 4592.25 | Н
| Прочность по Z: | 7 | слоев
| Удельная нагрузка по X: | 11700 | Н / 50 мм
| Прочность по X: | 22 | слоев
| Толщина корпуса: | 22 | слоев
| Толщина стенки: | 2.2 | мм
| Длина заготовки: | 1880 | мм
Note on D4: Внутренний диаметр корпуса
Note on D5: Максимальное давление в течение рабочего цикла
Note on D8: Максимальное давление которое выдержит корпус.
Note on D11: Предел прочности ткани по основе.
Note on D12: Предел прочности ткани по утку.
Note on D13: Средняя толщина ткани.

## Параметры стеклоткани
Параметры различных видов стеклоткани
Ткани: |  | Толщина (мм): | Поверхностная плотность (г/м3): | Плотность нитей (нитей/см) |  | Разрывная нагрузка (Н / 50 мм) |  | Переплетение
|  |  |  | основа: | уток: | основа: | уток:
электротех-нические ткани | ЭЗ-200 | 0.19 | 200 | 10+1 | 9+-1 | 1127 | 1078 | полотняное
| ЭЗ-200П | 0.19 | 200 | 10+1 | 9+-1 | 1127 | 1078 | полотняное
| Э1/1-100П | 0.1 | 100 | 16+1 | 16.5+1 | 588 | 588 | полотняное
| Э1-125П | 0.125 | 145 | 16+1 | 16+-1 | 882 | 882 | полотняное
| ЭЗ-180П | 0.18 | 200 | 16+1 | 13+-1 | 980 | 735 | полотняное
конструк-ционные ткани | Т-23Р | 0.27 | 285 | 13+-0.5 | 7+-0.5 | 1666 | 1029 | полотняное
| Т-11 | - | 385 | 22+1 | 13+-1 | 2744 | 1568 | сатин 5/3
| Т-13 | 0.27 | 285 | 16+1 | 10+-1 | 1764 | 1176 | полотняное
экспери-ментальные ткани | TG-180 | 0.165 | 180 | 16+1 | 10+-1 | 1200 | 900 | полотняное
| TG-230 | 0.215 | 230 | 16+1 | 11+-1 | 1100 | 1200 | полотняное
| TG-235 | 0.195 | 235 | 6+1 | 7+-1 | 750 | 900 | полотняное
| TG-280 | 0.27 | 280 | 8+1 | 10+-1 | 1500 | 1300 | полотняное
| Э-140П-76 | 0.135 | 140 | 16+1 | 24+-1 | 588 | 822 | полотняное